## Описание объекта закупки
ОПИСАНИЕ ОБЪЕКТА ЗАКУПКИ
№ п/п | Наименование товара, количество товара, единица измерения, код позиции КТРУ или код ОКПД 2 | Наименование характеристики |  | Тип характеристики | Значение характеристики, единица измерения | Инструкция к заполнению | Обоснование включения дополнительной информации в сведения о товаре, работе, услуге | Обоснование использования дополнительной характеристики | номер реестровой записи МПТ
1. | Бумвинил - 1 рулон ОКПД2: 13.96.14.191 «Ткани с клеевым покрытием на основе смол или крахмала, используемые для изготовления переплётных материалов или для аналогичных целей». Позиция КТРУ для данного вида продукции отсутствует. Объект закупки описан по коду ОКПД2 13.96.14.191 с детализацией характеристик, необходимых для выполнения технических задач заказчика. | Материал | Дополнительная | качественная | переплетный материал на бумажной основе, на одну сторону которой нанесено поливинилхлоридное покрытие. | Значение характеристики не может изменяться участником закупки | Дополнительная информация включена Заказчиком в описание объекта закупки с целью максимально точного отражения функциональных характеристик товара, а также с целью соблюдения требований правовых актов о нормировании. Данные характеристики определяют область применения товара, необходимого к поставке. П.1.2 ГОСТ 9996-84 „Материал переплетный на бумажной основе. Общие технические условия“. Обоснование характеристики: необходимость соответствия дизайнерскому решению (оформлению переплётных крышек). | Обоснование дополнительных (уточняющих) характеристик: Заказчик осуществляет описание товара в соответствии с требованиями статьи 33 Федерального закона № 44-ФЗ от 05.04.2013 г. на основании ч. 7 Постановления Правительства РФ от 08.02.2017 N 145 «Об утверждении Правил формирования и ведения в единой информационной системе в сфере закупок каталога товаров, работ, услуг для обеспечения государственных и муниципальных нужд и Правил использования каталога товаров, работ, услуг для обеспечения государственных и муниципальных нужд». В связи с тем, что информация, включенная в КТРУ, не является исчерпывающей и не позволяет точно определить качественные, функциональные и технические характеристики закупаемого товара, в описании объекта закупки указаны дополнительные требования, исходя из характеристик (которым должен отвечать конкретный закупаемый товар), и которые являются значимыми для Заказчика. В позициях, где характеристики товара в соответствии с КТРУ отсутствуют, Заказчик осуществляет описание закупаемого товара в соответствии с требованиями статьи 33 Закона № 44-ФЗ (то есть самостоятельно устанавливает требуемые характеристики закупаемого товара). | отсутствует
|  | Ширина покрытия рулона | Дополнительная | количественная | ≥ 81,5 и ≤ 84,5 см | Значение характеристики не может изменяться участником закупки | Согласно п. 1.7 ГОСТ 9996-84, переплетный материал должен выпускаться в рулонах с шириной покрытия не менее 76 см с предельным отклонением от номинального значения ±1,5 см. Таким образом, значение 83 (±1,5) см находится в допустимом диапазоне и конкретизирует параметр.
|  | Длина рулона | Дополнительная | количественная | 150 м | Значение характеристики не может изменяться участником закупки | Согласно п. 1.15 ГОСТ 9996-84,для переплетного материала длина рулона должна составлять 150–200 м. Таким образом, значение 150 м находится в допустимом диапазоне и конкретизирует параметр для данной закупки с учётом технической документации производителя.
\ | \ | Номер образца | Дополнительная | качественная | 248 (коричневый) | Значение характеристики не может изменяться участником закупки | П. 1.3 ГОСТ 9996-84. Обоснование: этот оттенок критичен для конечного продукта (для сохранения стиля издания)
\ | \ | Способ окрашивания | Дополнительная | качественная | Бумвинил двухцветный с печатью | Значение характеристики не может изменяться участником закупки | Пункт 3.9 ГОСТ 9996-84 устанавливает метод контроля прочности окраски покрытия к сухому трению (испытание по ГОСТ 9733.27), что обеспечивает долговечность изделия: покрытие не будет стираться при эксплуатации. П. 1.3 ГОСТ 9996-84. Обоснование: на однотонную основу уже нанесён узор. Визуальный эффект (мрамор) детализирует критерий приёмки: заказчик получает материал с предсказуемым внешним видом для решения конкретной задачи (для изготовления переплётных крышек в едином стиле).
\ | \ | Масса 1 м2 | Дополнительная | количественная | ≥ 210 и ≤ 250 °C | Значение характеристики не может изменяться участником закупки | П.1.8 ГОСТ 9996-84 Установление конкретного значения позволяет обеспечить совместимость бумвинила с оборудованием заказчика и последующими технологическими операциями (тиснение, лакирование, брошюрование). Отклонение от нормы может повлиять на жёсткость материала, поведение при подаче в оборудование и итоговую прочность изделия.
\ | \ | Разрушающее усилие (на образцах с размером рабочего участка 15х100 мм) | Дополнительная | количественная | ≥ 7,0 даН | Значение характеристики не может изменяться участником закупки | П.1.8 ГОСТ 9996-85 Установление этого требования гарантирует, что материал выдержит механические нагрузки в процессе производства (например, при подаче в крышкоделательные машины, тиснении, брошюровании) и в эксплуатации. Если прочность будет ниже нормы, есть риск разрыва покрытия или деформации изделия.
|  | Жесткость: в продольном направлении в поперечном направлении | Дополнительная | количественная | ≥ 10 и ≤ 25 сН ≥ 6 и ≤ 15 сН | Значение характеристики не может изменяться участником закупки | П.1.8 ГОСТ 9996-86. Установление этих диапазонов гарантирует, что материал будет корректно работать в технологическом цикле: не порвётся при подаче в оборудование, но и не окажется слишком жёстким, чтобы затруднять формовку переплётных крышек.
\ | \ | Устойчивость к многократному изгибу (число двойных перегибов до обрыва) | Дополнительная | количественная | ≥ 2000 | Значение характеристики не может изменяться участником закупки | П.1.8 ГОСТ 9996-87. Установление этой нормы гарантирует, что материал выдержит интенсивную механическую нагрузку в технологическом цикле и в эксплуатации. Если прочность на изгиб будет ниже, есть риск появления трещин, расслоения покрытия или обрыва материала.
|  | Слипание | Дополнительная | количественная | ≤ 40 кПа | Значение характеристики не может изменяться участником закупки | П.1.8 ГОСТ 9996-88. Установление этой нормы необходимо, чтобы материал корректно работал в технологическом цикле. Если показатель будет выше, листы или рулоны могут слипаться - это приведёт к заторам в оборудовании (например, в крышкоделательных машинах), затруднит подачу материала и повысит риск брака при изготовлении переплётных крышек.
\ | \ | Прочность окраски покрытия к сухому трению | Дополнительная | количественная | ≥ 4 и ≤ 5 баллы | Участник закупки указывает в заявке конкретное значение характеристики | П.1.8 ГОСТ 9996-89. Установление этой нормы важно для практической эксплуатации. Если прочность будет ниже, при механическом воздействии (например, при трении в процессе печати, фальцовки или сборки переплётных крышек) краска будет стираться. Это приведёт к ухудшению внешнего вида изделия, появлению дефектов и возможному браку.