## Лист1
Дефекты | Дефекты | Дефекты | Дефекты | Дефекты | Дефекты | Дефекты | Дефекты | Дефекты | Дефекты
1 - Без дефектов и поперечные одиночные трещины на расстоянии более 40 м (для переходных покрытий отсутствие дефектов) 2.1 - Поперечные одиночные трещины (расст. между трещ. >20 м) 2.2 - Поперечные одиночные трещины (расст. между трещ. 10-20 м) 2.3 - Поперечные редкие трещины (расст. между трещ. 8-10 м) 2.4 - Поперечные редкие трещины (расст. между ними 6-8 м) 2.5 - Поперечные редкие трещины (расст. между ними 4-6 м) 2.6 - Поперечные частые трещины (расст. между ними 3-4 м) 2.7 - Поперечные частые трещины (расст. между ними 2-3 м) 2.8 - Поперечные частые трещины (расст. между ними 1-2 м) 3.1 - Продольные центральные трещины 3.2 - Продольные боковые трещины 4.1 - Сетка трещин с крупными ячейками (сторона ячейки 0.5-1 м) 4.2 - Сетка трещин с мелкими ячейками (сторона ячейки <0.5 м) 5.1 - Просадки (пучины) при относ.площади просадок 10%-20% 5.2 - Просадки (пучины) при относ.площади просадок 20%-50% 5.3 - Просадки (пучины) при относ.площади просадок >50% 6.1 - Одиночные выбоины (расст. между выбоинами вдоль дороги >20 м) 6.2 - Отдельные выбоины (расст. между выбоинами вдоль дороги 10-20 м) 6.3 - Редкие выбоины (расст. между выбоинами вдоль дороги 4-10 м) 6.4 - Частые выбоины (расст. между выбоинами вдоль дороги <4 м) 7 - Поперечные волны, сдвиги 8.1 - Проломы д.о. (вскрывшиеся пучины) 8.2 - Проломы д.о. (вскрывшиеся пучины) при относительной площади просадок 10%-30% 8.3 - Проломы д.о. (вскрывшиеся пучины) при относительной площади просадок более 30% 9 - Густая сетка трещин на площади до 10 м2 10.1 - Сетка трещин на площади более 10 м2 при относительной площади, занимаемой сеткой, 30-10% 10.2 - Сетка трещин на площади более 10 м2 при относительной площади, занимаемой сеткой, 60-30% 10.3 - Сетка трещин на площади более 10 м2 при относительной площади, занимаемой сеткой, 90-60% 11 - Карты заделанных выбоин, залитые трещины | 1 - Без дефектов и поперечные одиночные трещины на расстоянии более 40 м (для переходных покрытий отсутствие дефектов) 2.1 - Поперечные одиночные трещины (расст. между трещ. >20 м) 2.2 - Поперечные одиночные трещины (расст. между трещ. 10-20 м) 2.3 - Поперечные редкие трещины (расст. между трещ. 8-10 м) 2.4 - Поперечные редкие трещины (расст. между ними 6-8 м) 2.5 - Поперечные редкие трещины (расст. между ними 4-6 м) 2.6 - Поперечные частые трещины (расст. между ними 3-4 м) 2.7 - Поперечные частые трещины (расст. между ними 2-3 м) 2.8 - Поперечные частые трещины (расст. между ними 1-2 м) 3.1 - Продольные центральные трещины 3.2 - Продольные боковые трещины 4.1 - Сетка трещин с крупными ячейками (сторона ячейки 0.5-1 м) 4.2 - Сетка трещин с мелкими ячейками (сторона ячейки <0.5 м) 5.1 - Просадки (пучины) при относ.площади просадок 10%-20% 5.2 - Просадки (пучины) при относ.площади просадок 20%-50% 5.3 - Просадки (пучины) при относ.площади просадок >50% 6.1 - Одиночные выбоины (расст. между выбоинами вдоль дороги >20 м) 6.2 - Отдельные выбоины (расст. между выбоинами вдоль дороги 10-20 м) 6.3 - Редкие выбоины (расст. между выбоинами вдоль дороги 4-10 м) 6.4 - Частые выбоины (расст. между выбоинами вдоль дороги <4 м) 7 - Поперечные волны, сдвиги 8.1 - Проломы д.о. (вскрывшиеся пучины) 8.2 - Проломы д.о. (вскрывшиеся пучины) при относительной площади просадок 10%-30% 8.3 - Проломы д.о. (вскрывшиеся пучины) при относительной площади просадок более 30% 9 - Густая сетка трещин на площади до 10 м2 10.1 - Сетка трещин на площади более 10 м2 при относительной площади, занимаемой сеткой, 30-10% 10.2 - Сетка трещин на площади более 10 м2 при относительной площади, занимаемой сеткой, 60-30% 10.3 - Сетка трещин на площади более 10 м2 при относительной площади, занимаемой сеткой, 90-60% 11 - Карты заделанных выбоин, залитые трещины | 1 - Без дефектов и поперечные одиночные трещины на расстоянии более 40 м (для переходных покрытий отсутствие дефектов) 2.1 - Поперечные одиночные трещины (расст. между трещ. >20 м) 2.2 - Поперечные одиночные трещины (расст. между трещ. 10-20 м) 2.3 - Поперечные редкие трещины (расст. между трещ. 8-10 м) 2.4 - Поперечные редкие трещины (расст. между ними 6-8 м) 2.5 - Поперечные редкие трещины (расст. между ними 4-6 м) 2.6 - Поперечные частые трещины (расст. между ними 3-4 м) 2.7 - Поперечные частые трещины (расст. между ними 2-3 м) 2.8 - Поперечные частые трещины (расст. между ними 1-2 м) 3.1 - Продольные центральные трещины 3.2 - Продольные боковые трещины 4.1 - Сетка трещин с крупными ячейками (сторона ячейки 0.5-1 м) 4.2 - Сетка трещин с мелкими ячейками (сторона ячейки <0.5 м) 5.1 - Просадки (пучины) при относ.площади просадок 10%-20% 5.2 - Просадки (пучины) при относ.площади просадок 20%-50% 5.3 - Просадки (пучины) при относ.площади просадок >50% 6.1 - Одиночные выбоины (расст. между выбоинами вдоль дороги >20 м) 6.2 - Отдельные выбоины (расст. между выбоинами вдоль дороги 10-20 м) 6.3 - Редкие выбоины (расст. между выбоинами вдоль дороги 4-10 м) 6.4 - Частые выбоины (расст. между выбоинами вдоль дороги <4 м) 7 - Поперечные волны, сдвиги 8.1 - Проломы д.о. (вскрывшиеся пучины) 8.2 - Проломы д.о. (вскрывшиеся пучины) при относительной площади просадок 10%-30% 8.3 - Проломы д.о. (вскрывшиеся пучины) при относительной площади просадок более 30% 9 - Густая сетка трещин на площади до 10 м2 10.1 - Сетка трещин на площади более 10 м2 при относительной площади, занимаемой сеткой, 30-10% 10.2 - Сетка трещин на площади более 10 м2 при относительной площади, занимаемой сеткой, 60-30% 10.3 - Сетка трещин на площади более 10 м2 при относительной площади, занимаемой сеткой, 90-60% 11 - Карты заделанных выбоин, залитые трещины | 1 - Без дефектов и поперечные одиночные трещины на расстоянии более 40 м (для переходных покрытий отсутствие дефектов) 2.1 - Поперечные одиночные трещины (расст. между трещ. >20 м) 2.2 - Поперечные одиночные трещины (расст. между трещ. 10-20 м) 2.3 - Поперечные редкие трещины (расст. между трещ. 8-10 м) 2.4 - Поперечные редкие трещины (расст. между ними 6-8 м) 2.5 - Поперечные редкие трещины (расст. между ними 4-6 м) 2.6 - Поперечные частые трещины (расст. между ними 3-4 м) 2.7 - Поперечные частые трещины (расст. между ними 2-3 м) 2.8 - Поперечные частые трещины (расст. между ними 1-2 м) 3.1 - Продольные центральные трещины 3.2 - Продольные боковые трещины 4.1 - Сетка трещин с крупными ячейками (сторона ячейки 0.5-1 м) 4.2 - Сетка трещин с мелкими ячейками (сторона ячейки <0.5 м) 5.1 - Просадки (пучины) при относ.площади просадок 10%-20% 5.2 - Просадки (пучины) при относ.площади просадок 20%-50% 5.3 - Просадки (пучины) при относ.площади просадок >50% 6.1 - Одиночные выбоины (расст. между выбоинами вдоль дороги >20 м) 6.2 - Отдельные выбоины (расст. между выбоинами вдоль дороги 10-20 м) 6.3 - Редкие выбоины (расст. между выбоинами вдоль дороги 4-10 м) 6.4 - Частые выбоины (расст. между выбоинами вдоль дороги <4 м) 7 - Поперечные волны, сдвиги 8.1 - Проломы д.о. (вскрывшиеся пучины) 8.2 - Проломы д.о. (вскрывшиеся пучины) при относительной площади просадок 10%-30% 8.3 - Проломы д.о. (вскрывшиеся пучины) при относительной площади просадок более 30% 9 - Густая сетка трещин на площади до 10 м2 10.1 - Сетка трещин на площади более 10 м2 при относительной площади, занимаемой сеткой, 30-10% 10.2 - Сетка трещин на площади более 10 м2 при относительной площади, занимаемой сеткой, 60-30% 10.3 - Сетка трещин на площади более 10 м2 при относительной площади, занимаемой сеткой, 90-60% 11 - Карты заделанных выбоин, залитые трещины | 1 - Без дефектов и поперечные одиночные трещины на расстоянии более 40 м (для переходных покрытий отсутствие дефектов) 2.1 - Поперечные одиночные трещины (расст. между трещ. >20 м) 2.2 - Поперечные одиночные трещины (расст. между трещ. 10-20 м) 2.3 - Поперечные редкие трещины (расст. между трещ. 8-10 м) 2.4 - Поперечные редкие трещины (расст. между ними 6-8 м) 2.5 - Поперечные редкие трещины (расст. между ними 4-6 м) 2.6 - Поперечные частые трещины (расст. между ними 3-4 м) 2.7 - Поперечные частые трещины (расст. между ними 2-3 м) 2.8 - Поперечные частые трещины (расст. между ними 1-2 м) 3.1 - Продольные центральные трещины 3.2 - Продольные боковые трещины 4.1 - Сетка трещин с крупными ячейками (сторона ячейки 0.5-1 м) 4.2 - Сетка трещин с мелкими ячейками (сторона ячейки <0.5 м) 5.1 - Просадки (пучины) при относ.площади просадок 10%-20% 5.2 - Просадки (пучины) при относ.площади просадок 20%-50% 5.3 - Просадки (пучины) при относ.площади просадок >50% 6.1 - Одиночные выбоины (расст. между выбоинами вдоль дороги >20 м) 6.2 - Отдельные выбоины (расст. между выбоинами вдоль дороги 10-20 м) 6.3 - Редкие выбоины (расст. между выбоинами вдоль дороги 4-10 м) 6.4 - Частые выбоины (расст. между выбоинами вдоль дороги <4 м) 7 - Поперечные волны, сдвиги 8.1 - Проломы д.о. (вскрывшиеся пучины) 8.2 - Проломы д.о. (вскрывшиеся пучины) при относительной площади просадок 10%-30% 8.3 - Проломы д.о. (вскрывшиеся пучины) при относительной площади просадок более 30% 9 - Густая сетка трещин на площади до 10 м2 10.1 - Сетка трещин на площади более 10 м2 при относительной площади, занимаемой сеткой, 30-10% 10.2 - Сетка трещин на площади более 10 м2 при относительной площади, занимаемой сеткой, 60-30% 10.3 - Сетка трещин на площади более 10 м2 при относительной площади, занимаемой сеткой, 90-60% 11 - Карты заделанных выбоин, залитые трещины | 1 - Без дефектов и поперечные одиночные трещины на расстоянии более 40 м (для переходных покрытий отсутствие дефектов) 2.1 - Поперечные одиночные трещины (расст. между трещ. >20 м) 2.2 - Поперечные одиночные трещины (расст. между трещ. 10-20 м) 2.3 - Поперечные редкие трещины (расст. между трещ. 8-10 м) 2.4 - Поперечные редкие трещины (расст. между ними 6-8 м) 2.5 - Поперечные редкие трещины (расст. между ними 4-6 м) 2.6 - Поперечные частые трещины (расст. между ними 3-4 м) 2.7 - Поперечные частые трещины (расст. между ними 2-3 м) 2.8 - Поперечные частые трещины (расст. между ними 1-2 м) 3.1 - Продольные центральные трещины 3.2 - Продольные боковые трещины 4.1 - Сетка трещин с крупными ячейками (сторона ячейки 0.5-1 м) 4.2 - Сетка трещин с мелкими ячейками (сторона ячейки <0.5 м) 5.1 - Просадки (пучины) при относ.площади просадок 10%-20% 5.2 - Просадки (пучины) при относ.площади просадок 20%-50% 5.3 - Просадки (пучины) при относ.площади просадок >50% 6.1 - Одиночные выбоины (расст. между выбоинами вдоль дороги >20 м) 6.2 - Отдельные выбоины (расст. между выбоинами вдоль дороги 10-20 м) 6.3 - Редкие выбоины (расст. между выбоинами вдоль дороги 4-10 м) 6.4 - Частые выбоины (расст. между выбоинами вдоль дороги <4 м) 7 - Поперечные волны, сдвиги 8.1 - Проломы д.о. (вскрывшиеся пучины) 8.2 - Проломы д.о. (вскрывшиеся пучины) при относительной площади просадок 10%-30% 8.3 - Проломы д.о. (вскрывшиеся пучины) при относительной площади просадок более 30% 9 - Густая сетка трещин на площади до 10 м2 10.1 - Сетка трещин на площади более 10 м2 при относительной площади, занимаемой сеткой, 30-10% 10.2 - Сетка трещин на площади более 10 м2 при относительной площади, занимаемой сеткой, 60-30% 10.3 - Сетка трещин на площади более 10 м2 при относительной площади, занимаемой сеткой, 90-60% 11 - Карты заделанных выбоин, залитые трещины | 1 - Без дефектов и поперечные одиночные трещины на расстоянии более 40 м (для переходных покрытий отсутствие дефектов) 2.1 - Поперечные одиночные трещины (расст. между трещ. >20 м) 2.2 - Поперечные одиночные трещины (расст. между трещ. 10-20 м) 2.3 - Поперечные редкие трещины (расст. между трещ. 8-10 м) 2.4 - Поперечные редкие трещины (расст. между ними 6-8 м) 2.5 - Поперечные редкие трещины (расст. между ними 4-6 м) 2.6 - Поперечные частые трещины (расст. между ними 3-4 м) 2.7 - Поперечные частые трещины (расст. между ними 2-3 м) 2.8 - Поперечные частые трещины (расст. между ними 1-2 м) 3.1 - Продольные центральные трещины 3.2 - Продольные боковые трещины 4.1 - Сетка трещин с крупными ячейками (сторона ячейки 0.5-1 м) 4.2 - Сетка трещин с мелкими ячейками (сторона ячейки <0.5 м) 5.1 - Просадки (пучины) при относ.площади просадок 10%-20% 5.2 - Просадки (пучины) при относ.площади просадок 20%-50% 5.3 - Просадки (пучины) при относ.площади просадок >50% 6.1 - Одиночные выбоины (расст. между выбоинами вдоль дороги >20 м) 6.2 - Отдельные выбоины (расст. между выбоинами вдоль дороги 10-20 м) 6.3 - Редкие выбоины (расст. между выбоинами вдоль дороги 4-10 м) 6.4 - Частые выбоины (расст. между выбоинами вдоль дороги <4 м) 7 - Поперечные волны, сдвиги 8.1 - Проломы д.о. (вскрывшиеся пучины) 8.2 - Проломы д.о. (вскрывшиеся пучины) при относительной площади просадок 10%-30% 8.3 - Проломы д.о. (вскрывшиеся пучины) при относительной площади просадок более 30% 9 - Густая сетка трещин на площади до 10 м2 10.1 - Сетка трещин на площади более 10 м2 при относительной площади, занимаемой сеткой, 30-10% 10.2 - Сетка трещин на площади более 10 м2 при относительной площади, занимаемой сеткой, 60-30% 10.3 - Сетка трещин на площади более 10 м2 при относительной площади, занимаемой сеткой, 90-60% 11 - Карты заделанных выбоин, залитые трещины | 1 - Без дефектов и поперечные одиночные трещины на расстоянии более 40 м (для переходных покрытий отсутствие дефектов) 2.1 - Поперечные одиночные трещины (расст. между трещ. >20 м) 2.2 - Поперечные одиночные трещины (расст. между трещ. 10-20 м) 2.3 - Поперечные редкие трещины (расст. между трещ. 8-10 м) 2.4 - Поперечные редкие трещины (расст. между ними 6-8 м) 2.5 - Поперечные редкие трещины (расст. между ними 4-6 м) 2.6 - Поперечные частые трещины (расст. между ними 3-4 м) 2.7 - Поперечные частые трещины (расст. между ними 2-3 м) 2.8 - Поперечные частые трещины (расст. между ними 1-2 м) 3.1 - Продольные центральные трещины 3.2 - Продольные боковые трещины 4.1 - Сетка трещин с крупными ячейками (сторона ячейки 0.5-1 м) 4.2 - Сетка трещин с мелкими ячейками (сторона ячейки <0.5 м) 5.1 - Просадки (пучины) при относ.площади просадок 10%-20% 5.2 - Просадки (пучины) при относ.площади просадок 20%-50% 5.3 - Просадки (пучины) при относ.площади просадок >50% 6.1 - Одиночные выбоины (расст. между выбоинами вдоль дороги >20 м) 6.2 - Отдельные выбоины (расст. между выбоинами вдоль дороги 10-20 м) 6.3 - Редкие выбоины (расст. между выбоинами вдоль дороги 4-10 м) 6.4 - Частые выбоины (расст. между выбоинами вдоль дороги <4 м) 7 - Поперечные волны, сдвиги 8.1 - Проломы д.о. (вскрывшиеся пучины) 8.2 - Проломы д.о. (вскрывшиеся пучины) при относительной площади просадок 10%-30% 8.3 - Проломы д.о. (вскрывшиеся пучины) при относительной площади просадок более 30% 9 - Густая сетка трещин на площади до 10 м2 10.1 - Сетка трещин на площади более 10 м2 при относительной площади, занимаемой сеткой, 30-10% 10.2 - Сетка трещин на площади более 10 м2 при относительной площади, занимаемой сеткой, 60-30% 10.3 - Сетка трещин на площади более 10 м2 при относительной площади, занимаемой сеткой, 90-60% 11 - Карты заделанных выбоин, залитые трещины | 1 - Без дефектов и поперечные одиночные трещины на расстоянии более 40 м (для переходных покрытий отсутствие дефектов) 2.1 - Поперечные одиночные трещины (расст. между трещ. >20 м) 2.2 - Поперечные одиночные трещины (расст. между трещ. 10-20 м) 2.3 - Поперечные редкие трещины (расст. между трещ. 8-10 м) 2.4 - Поперечные редкие трещины (расст. между ними 6-8 м) 2.5 - Поперечные редкие трещины (расст. между ними 4-6 м) 2.6 - Поперечные частые трещины (расст. между ними 3-4 м) 2.7 - Поперечные частые трещины (расст. между ними 2-3 м) 2.8 - Поперечные частые трещины (расст. между ними 1-2 м) 3.1 - Продольные центральные трещины 3.2 - Продольные боковые трещины 4.1 - Сетка трещин с крупными ячейками (сторона ячейки 0.5-1 м) 4.2 - Сетка трещин с мелкими ячейками (сторона ячейки <0.5 м) 5.1 - Просадки (пучины) при относ.площади просадок 10%-20% 5.2 - Просадки (пучины) при относ.площади просадок 20%-50% 5.3 - Просадки (пучины) при относ.площади просадок >50% 6.1 - Одиночные выбоины (расст. между выбоинами вдоль дороги >20 м) 6.2 - Отдельные выбоины (расст. между выбоинами вдоль дороги 10-20 м) 6.3 - Редкие выбоины (расст. между выбоинами вдоль дороги 4-10 м) 6.4 - Частые выбоины (расст. между выбоинами вдоль дороги <4 м) 7 - Поперечные волны, сдвиги 8.1 - Проломы д.о. (вскрывшиеся пучины) 8.2 - Проломы д.о. (вскрывшиеся пучины) при относительной площади просадок 10%-30% 8.3 - Проломы д.о. (вскрывшиеся пучины) при относительной площади просадок более 30% 9 - Густая сетка трещин на площади до 10 м2 10.1 - Сетка трещин на площади более 10 м2 при относительной площади, занимаемой сеткой, 30-10% 10.2 - Сетка трещин на площади более 10 м2 при относительной площади, занимаемой сеткой, 60-30% 10.3 - Сетка трещин на площади более 10 м2 при относительной площади, занимаемой сеткой, 90-60% 11 - Карты заделанных выбоин, залитые трещины | 1 - Без дефектов и поперечные одиночные трещины на расстоянии более 40 м (для переходных покрытий отсутствие дефектов) 2.1 - Поперечные одиночные трещины (расст. между трещ. >20 м) 2.2 - Поперечные одиночные трещины (расст. между трещ. 10-20 м) 2.3 - Поперечные редкие трещины (расст. между трещ. 8-10 м) 2.4 - Поперечные редкие трещины (расст. между ними 6-8 м) 2.5 - Поперечные редкие трещины (расст. между ними 4-6 м) 2.6 - Поперечные частые трещины (расст. между ними 3-4 м) 2.7 - Поперечные частые трещины (расст. между ними 2-3 м) 2.8 - Поперечные частые трещины (расст. между ними 1-2 м) 3.1 - Продольные центральные трещины 3.2 - Продольные боковые трещины 4.1 - Сетка трещин с крупными ячейками (сторона ячейки 0.5-1 м) 4.2 - Сетка трещин с мелкими ячейками (сторона ячейки <0.5 м) 5.1 - Просадки (пучины) при относ.площади просадок 10%-20% 5.2 - Просадки (пучины) при относ.площади просадок 20%-50% 5.3 - Просадки (пучины) при относ.площади просадок >50% 6.1 - Одиночные выбоины (расст. между выбоинами вдоль дороги >20 м) 6.2 - Отдельные выбоины (расст. между выбоинами вдоль дороги 10-20 м) 6.3 - Редкие выбоины (расст. между выбоинами вдоль дороги 4-10 м) 6.4 - Частые выбоины (расст. между выбоинами вдоль дороги <4 м) 7 - Поперечные волны, сдвиги 8.1 - Проломы д.о. (вскрывшиеся пучины) 8.2 - Проломы д.о. (вскрывшиеся пучины) при относительной площади просадок 10%-30% 8.3 - Проломы д.о. (вскрывшиеся пучины) при относительной площади просадок более 30% 9 - Густая сетка трещин на площади до 10 м2 10.1 - Сетка трещин на площади более 10 м2 при относительной площади, занимаемой сеткой, 30-10% 10.2 - Сетка трещин на площади более 10 м2 при относительной площади, занимаемой сеткой, 60-30% 10.3 - Сетка трещин на площади более 10 м2 при относительной площади, занимаемой сеткой, 90-60% 11 - Карты заделанных выбоин, залитые трещины